## Сырьё
МАРКИ СЫРЬЯ, ИСПОЛЬЗУЕМЫЕ НА ПРЕДПРИЯТИИ В НАСТОЯЩИЙ МОМЕНТ
Дисперсия для интерьерных: | DL-430
Дисперсия для фасадных: | DL-430
DL-430
Диспергатор: | Диспергатор Opotan N4045
Пеногаситель: | Пеногаситель Contrapen PR-194
Консервант: | Консервант Acticide FI
Диоксид титана: | Lomon R996
Омиакарб | Omyacarb 2-UR
Omyacarb 5UR
Omyacarb 2-UR
Omyacarb 5UR
Мел: | Мел M-5
Тальк: | Микротальк МТ-10 Геоком
Целлюлозный загуститель для внутренних красок: | Polycol WP-20B
Целлюлозный загуститель для наружных красок: | Polycol WP-20B
Ассоциативный загуститель: | Загуститель Rheovis 112
Эфиргликолевый коалесцент: | Nextcoat 795
Углеводородный коалесцент: | Уайт-спирит
Примечание: Указанное сырьё автоматически переносится во все рецептуры данного файла.
Допустимые марки целлюлозных загустителей:
Polycol WP-20B
Polycol WP-20B
Polycol WP-20B
Polycol WP-20B
Polycol WP-20B
Natrosol 250 HHBR
Polycol WP-20B
Марки наполнителей-2:
Гуркал-3
Dolomit Extra
Omyacarb 2-UR
Кальцит ТС-1
Марки наполнителей-5:
Кальцит ТС-5
Omyacarb 5-UR
МК-1099 Геоком
Марки дисперсий
Acronal 290D
DL-430
DL-450
Finndisp A2001
Primal AC-261
Дисперсия смесевая
Primal SF-016
Марки двуокиси титана
Двуокись титана Kronos 2190
Двуокись титана Lomon R996
Двуокись титана Cristal 128
Двуокись титана PF-9400
Двуокись титана R-218
Двуокись титана RTC-90

## Потол. Б (бл.) (hidden)
Краска ВД-АК-2180 потолочная белая
Партия № от | 2019-11-25 |  | Масса (кг): | 100
Заказчик: |  |  | Фасовка:
Оборудование: |  | Бригада фасовки:
Наименование компонентов | Норма загрузки, кг | Загружено, кг | Подпись оператора | Добавка, кг
Вода | 10.09
ТПФН (10% раствор) | 2
Диспергатор Opotan N4045 | 0.3
Параформальдегид | 0.01
Карбамид | 1
Blanose 7Н9 (1,15% р-р) | 15
Смешивать 5-10 мин на низких оборотах.
Мел M-5 | 60
Диспергировать ~ 30 мин на высоких оборотах.
Этиленгликоль | 2
Пеногаситель Contrapen PR-194 | 0.1
Blanose 7Н9 (1,15% р-р) | 5
Sandiol 18/11 (17,5% р-р) | 4
Консервант Acticide FI | 0.2
Загуститель Rheovis 112 | 0.3
Перемешивать 10-15 мин на низких оборотах. Загуститель вводить небольшими порциями до требуемой вязкости.
ИТОГО: | 100
Теоретический сухой остаток: | 62.24
Технолог смены ______________ |  | Оператор _______________
КОНТРОЛЬ КАЧЕСТВА
Наименорвание показателей | Норма по ТУ 2316-004-32998388-2002 |  | Фактически
Внешний вид покрытия | Однородная матовая поверхность
Цвет плёнки | Должен соотв. контр. образцу
МДНВ, % | н/м 55
Динамическая вязкость при 20 об/мин, Па·с | 8-12
Степень перетира, мкм | н/б 80
Время высыхания до ст. 3 при (20±2)°С, ч | н/б 1
Лаборант __________________ |  |  | Рецептура от | 23.05.2003г

## Потол. СБ (бл.) (hidden)
Краска ВД-АК-2180 потолочная супербелая
Партия № от | 2019-11-25 |  | Масса (кг): | 100
Заказчик: |  |  | Фасовка:
Оборудование: |  | Бригада фасовки:
Наименование компонентов | Норма загрузки, кг | Загружено, кг | Подпись оператора | Добавка, кг
Вода | 9.14
ТПФН (10% раствор) | 2
Диспергатор Opotan N4045 | 0.3
Параформальдегид | 0.01
Карбамид | 1
Blanose 7Н9 (1,15% р-р) | 15
Смешивать 5-10 мин на низких оборотах.
Lomon R996 | 1
Omyacarb 2X-KA | 40
Omyacarb 5-KA | 15
Диспергировать ~ 30 мин на высоких оборотах.
Этиленгликоль | 2
Пеногаситель Contrapen PR-194 | 0.1
Blanose 7Н9 (1,15% р-р) | 10
Sandiol 18/11 (17,5% р-р) | 4
Консервант Acticide FI | 0.2
Парфюмерная отдушка | 0.05
Загуститель Rheovis 112 | 0.2
Перемешивать 10-15 мин на низких оборотах. Загуститель вводить небольшими порциями до требуемой вязкости.
ИТОГО: | 100
Теоретический сухой остаток: | 59.6675
Технолог смены ______________ |  | Оператор _______________
КОНТРОЛЬ КАЧЕСТВА
Наименорвание показателей | Норма по ТУ 2316-004-32998388-2003 |  | Фактически
Внешний вид покрытия | Однородная матовая поверхность
Цвет плёнки | Должен соотв. контр. образцу
МДНВ, % | н/м 55
Динамическая вязкость при 20 об/мин, Па·с | 8-12
Степень перетира, мкм | н/б 80
Время высыхания до ст. 3 при (20±2)°С, ч | н/б 1
Лаборант __________________ |  |  | Рецептура от | 23.05.2003г

## Зимн.Б (hidden)
Краска ВД-АК-1180 фасадная зимняя белая
Партия № от | 2019-11-25 |  | Масса (кг): | 100
Заказчик: |  |  | Фасовка:
Оборудование: | № оператора: |  | Бригада фасовки:
Наименование компонентов | Норма загрузки, кг | Загружено, кг | Подпись оператора | Добавка, кг
Вода | 16.96
Polycol WP-20B | 0.33
Смешивать 5 мин
ТПФН (10% раствор) | 1.5
Диспергатор Opotan N4045 | 0.15
Параформальдегид | 0.01
Этиленгликоль | 7
Перемешивать до полного растворения загустителя (не менее 10 мин).
Двуокись титана Cronos 2190 | 3
Omyacarb 2X-KР | 40
Omyacarb 5-KA | 16
Диспергировать ~ 30 мин. Далее добавить:
Nextcoat 795 | 0.5
Finndisp A2001 | 14
Консервант Acticide FI | 0.2
Отдушка "зелёное яблоко" | 0.05
Пеногаситель Serdas 7015 | 0.1
Загуститель Rheovis 112 | 0.2 | Загуститель предварительно развести в воде.
Вода | 0.2
Загуститель вводить небольшими порциями до требуемой вязкости. Окончательное перемешивание 10-15 мин.
ИТОГО: | 100
Теоретический сухой остаток: | 66.64
Технолог смены ______________ |  | Оператор _______________
КОНТРОЛЬ КАЧЕСТВА
Наименорвание показателей | Норма по ТУ 2316-004-32998388-2003 |  | Фактически
Внешний вид покрытия | Однородная матовая поверхность
Цвет плёнки | Должен соотв. контр. образцу
МДНВ, % | н/м 55
Динамическая вязкость при 20 об/мин, Па·с | 10-15
Степень перетира, мкм | н/б 80
Время высыхания до ст. 3 при (20±2)°С, ч | н/б 2
Лаборант __________________ |  |  | Рецептура от | 15.11.2005.

## Потол.СБ (смывки) (hidden)
Краска ВД-АК-2180 потолочная супербелая
Партия № от | 2019-11-25 |  | Масса (кг): | 100
Заказчик: |  |  | Фасовка:
Оборудование: | № оператора: |  | Бригада фасовки:
Наименование компонентов | Норма загрузки, кг | Загружено, кг | Подпись оператора | Добавка, кг
Вода | 36.02 |  |  |  | с.о.
Смывки | 5 |  |  |  | 0.2
Polycol WP-20B | 0.42
Смешивать 5 мин
ТПФН (10% раствор) | 1.5
Диспергатор Opotan N4045 | 0.3
Параформальдегид | 0.01
Перемешивать до полного растворения загустителя (не менее 10 мин).
Lomon R996 | 1
Omyacarb 2-UR | 40
МК-10-98 Геоком | 15
Диспергировать ~ 30 мин. Далее добавить:
Пеногаситель Contrapen PR-194 | 0.05
Finndisp A2001 | 0
Консервант Acticide FI | 0.2
Отдушка "зелёное яблоко" | 0.05
Пеногаситель Contrapen PR-194 | 0.05
Загуститель Rheovis 112 | 0.2 | Загуститель предварительно развести в воде.
Вода | 0.2
Загуститель вводить небольшими порциями до требуемой вязкости. Окончательное перемешивание 10-15 мин.
ИТОГО: | 100
Теоретический сухой остаток: | 57.85
Технолог смены ______________ |  | Оператор _______________
КОНТРОЛЬ КАЧЕСТВА
Наименорвание показателей | Норма по ТУ 2316-004-32998388-2003 |  | Фактически
Внешний вид покрытия | Однородная матовая поверхность
Цвет плёнки | Должен соотв. контр. образцу
МДНВ, % | н/м 55
Динамическая вязкость при 20 об/мин, Па·с | 10-15
Степень перетира, мкм | н/б 80
Время высыхания до ст. 3 при (20±2)°С, ч | н/б 1
Лаборант __________________ |  |  | Рецептура от | 7.02.2005.

## Потол.СБ. (hidden)
Краска ВД-АК-2180 потолочная супербелая
Партия № от | 2019-11-25 |  | Масса (кг): | 2000
Заказчик: |  |  | Фасовка:
Оборудование: | № оператора: |  | Бригада фасовки:
Наименование компонентов | Норма загрузки, кг | Загружено, кг | Подпись оператора | Добавка, кг
Вода | 780.4
Polycol WP-20B | 8.4
Смешивать 5 мин
ТПФН (10% раствор) | 30
Диспергатор Opotan N4045 | 6
Параформальдегид | 0.2
Перемешивать до полного растворения загустителя (не менее 10 мин).
Lomon R996 | 20
Omyacarb 2-UR | 800
МК-10-98 Геоком | 300
Диспергировать ~ 30 мин. Далее добавить:
Пеногаситель Contrapen PR-194 | 1
Finndisp A2001 | 40
Консервант Acticide FI | 4
Отдушка "зелёное яблоко" | 1
Пеногаситель Contrapen PR-194 | 1
Загуститель Rheovis 112 | 4 | Загуститель предварительно развести в воде.
Вода | 4
Загуститель вводить небольшими порциями до требуемой вязкости. Окончательное перемешивание 10-15 мин.
ИТОГО: | 2000
Теоретический сухой остаток: | 57.835
Технолог смены ______________ |  | Оператор _______________
КОНТРОЛЬ КАЧЕСТВА
Наименорвание показателей | Норма по ТУ 2316-004-32998388-2003 |  | Фактически
Внешний вид покрытия | Однородная матовая поверхность
Цвет плёнки | Должен соотв. контр. образцу
МДНВ, % | н/м 55
Динамическая вязкость при 20 об/мин, Па·с | 10-15
Степень перетира, мкм | н/б 80
Время высыхания до ст. 3 при (20±2)°С, ч | н/б 1
Лаборант __________________ |  |  | Рецептура от | 24.02.2005.

## Внутр.СБ (смывки) (hidden)
Краска ВД-АК-2180 для внутренних работ супербелая
Партия № от | 2019-11-25 |  | Масса (кг): | 100
Заказчик: |  |  | Фасовка:
Оборудование: | № оператора: |  | Бригада фасовки:
Наименование компонентов | Норма загрузки, кг | Загружено, кг | Подпись оператора | Добавка, кг
Вода | 30.54 |  |  |  | с.о.
Смывки | 10 |  |  |  | 0.2
Polycol WP-20B | 0.4
Смешивать 5 мин
ТПФН (10% раствор) | 1.5
Диспергатор Opotan N4045 | 0.3
Параформальдегид | 0.01
Перемешивать до полного растворения загустителя (не менее 10 мин).
Lomon R996 | 1.5
Omyacarb 2-UR | 40
МК-10-98 Геоком | 15
Диспергировать ~ 30 мин. Далее добавить:
Finndisp A2001 | 0
Консервант Acticide FI | 0.2
Отдушка "зелёное яблоко" | 0.05
Пеногаситель Contrapen PR-194 | 0.1
Загуститель Rheovis 112 | 0.2 | Загуститель предварительно развести в воде.
Вода | 0.2
Загуститель вводить небольшими порциями до требуемой вязкости. Окончательное перемешивание 10-15 мин.
ИТОГО: | 100
Теоретический сухой остаток: | 59.27
Технолог смены ______________ |  | Оператор _______________
КОНТРОЛЬ КАЧЕСТВА
Наименорвание показателей | Норма по ТУ 2316-004-32998388-2003 |  | Фактически
Внешний вид покрытия | Однородная матовая поверхность
Цвет плёнки | Должен соотв. контр. образцу
МДНВ, % | н/м 55
Динамическая вязкость при 20 об/мин, Па·с | 10-15
Степень перетира, мкм | н/б 80
Время высыхания до ст. 3 при (20±2)°С, ч | н/б 1
Лаборант __________________ |  |  | Рецептура от | 7.02.2005.

## Внутр.СБ (2) (hidden)
Краска ВД-АК-2180 для внутренних работ супербелая
Партия № от | 2019-11-25 |  | Масса (кг): | 2000
Заказчик: |  |  | Фасовка:
Оборудование: | № оператора: |  | Бригада фасовки:
Наименование компонентов | Норма загрузки, кг | Загружено, кг | Подпись оператора | Добавка, кг
Вода | 734.8
Polycol WP-20B | 8
Смешивать 5 мин
ТПФН (10% раствор) | 30
Диспергатор Opotan N4045 | 6
Параформальдегид | 0.2
Перемешивать до полного растворения загустителя (не менее 10 мин).
Lomon R996 | 30
Omyacarb 2-UR | 800
МК-10-98 Геоком | 300
Диспергировать ~ 30 мин. Далее добавить:
Finndisp A2001 | 80
Консервант Acticide FI | 4
Отдушка "зелёное яблоко" | 1
Пеногаситель Contrapen PR-194 | 2
Загуститель Rheovis 112 | 4 | Загуститель предварительно развести в воде.
Вода | 4
Загуститель вводить небольшими порциями до требуемой вязкости. Окончательное перемешивание 10-15 мин.
ИТОГО: | 2000
Теоретический сухой остаток: | 59.27
Технолог смены ______________ |  | Оператор _______________
КОНТРОЛЬ КАЧЕСТВА
Наименорвание показателей | Норма по ТУ 2316-004-32998388-2003 |  | Фактически
Внешний вид покрытия | Однородная матовая поверхность
Цвет плёнки | Должен соотв. контр. образцу
МДНВ, % | н/м 55
Динамическая вязкость при 20 об/мин, Па·с | 10-15
Степень перетира, мкм | н/б 80
Время высыхания до ст. 3 при (20±2)°С, ч | н/б 1
Лаборант __________________ |  |  | Рецептура от | 24.02.2005.
Note on A14: Трегубенков:

## Внутр.СБ (hidden)
Краска ВД-АК-2180 для внутренних работ супербелая
Партия № от | 2019-11-25 |  | Масса (кг): | 100
Заказчик: |  |  | Фасовка:
Оборудование: | № оператора: |  | Бригада фасовки:
Наименование компонентов | Норма загрузки, кг | Загружено, кг | Подпись оператора | Добавка, кг
Вода | 36.74
Polycol WP-20B | 0.4
Смешивать 5 мин
ТПФН (10% раствор) | 1.5
Диспергатор Opotan N4045 | 0.3
Параформальдегид | 0.01
Перемешивать до полного растворения загустителя (не менее 10 мин).
Lomon R996 | 1.5
Omyacarb 2-UR | 40
Гуркал 20 | 15
Диспергировать ~ 30 мин. Далее добавить:
Finndisp A2001 | 4
Консервант Acticide FI | 0.2
Отдушка "зелёное яблоко" | 0.05
Пеногаситель Contrapen PR-194 | 0.1
Загуститель Rheovis 112 | 0.2 | Загуститель предварительно развести в воде.
Вода | 0.2
Загуститель вводить небольшими порциями до требуемой вязкости. Окончательное перемешивание 10-15 мин.
ИТОГО: | 100
Теоретический сухой остаток: | 59.27
Технолог смены ______________ |  | Оператор _______________
КОНТРОЛЬ КАЧЕСТВА
Наименорвание показателей | Норма по ТУ 2316-004-32998388-2003 |  | Фактически
Внешний вид покрытия | Однородная матовая поверхность
Цвет плёнки | Должен соотв. контр. образцу
МДНВ, % | н/м 55
Динамическая вязкость при 20 об/мин, Па·с | 10-15
Степень перетира, мкм | н/б 80
Время высыхания до ст. 3 при (20±2)°С, ч | н/б 1
Лаборант __________________ |  |  | Рецептура от | 24.02.2005.
Note on A14: Трегубенков:

## Нар.внутр.СБ(смывки) (hidden)
Краска ВД-АК-1180 для наружных и внутренних работ супербелая
Партия № от | 2019-11-25 |  | Масса (кг): | 100
Заказчик: |  |  | Фасовка:
Оборудование: | № оператора: |  | Бригада фасовки:
Наименование компонентов | Норма загрузки, кг | Загружено, кг | Подпись оператора | Добавка, кг
Вода | 20.56 |  |  |  | с.о.
Смывки | 20 |  |  |  | 0.2
Polycol WP-20B | 0.28
Смешивать 5 мин
ТПФН (10% раствор) | 1.5
Этиленгликоль | 3
Диспергатор Opotan N4045 | 0.3
Параформальдегид | 0.01
Перемешивать до полного растворения загустителя (не менее 10 мин).
BYK-022 | 0.05
Lomon R996 | 2
Omyacarb 2-UR | 40
МК-10-98 Геоком | 10
Nexcoat 795 | 0.5
Диспергировать ~ 30 мин. Далее добавить:
DL-450 | 1
Консервант Acticide FI | 0.2
Отдушка "зелёное яблоко" | 0.05
Пеногаситель Contrapen PR-194 | 0.15
Загуститель Rheovis 112 | 0.2 | Загуститель предварительно развести в воде.
Вода | 0.2
Загуститель вводить небольшими порциями до требуемой вязкости. Окончательное перемешивание 10-15 мин.
ИТОГО: | 100
Теоретический сухой остаток: | 57.165
Технолог смены ______________ |  | Оператор _______________
КОНТРОЛЬ КАЧЕСТВА
Наименорвание показателей | Норма по ТУ 2316-004-32998388-2003 |  | Фактически
Внешний вид покрытия | Однородная матовая поверхность
Цвет плёнки | Должен соотв. контр. образцу
МДНВ, % | н/м 55
Динамическая вязкость при 20 об/мин, Па·с | 10-15
Степень перетира, мкм | н/б 80
Время высыхания до ст. 3 при (20±2)°С, ч | н/б 1
Лаборант __________________ |  |  | Рецептура от | 7.02.2005.

## Нар.внутр.СБ (hidden)
Краска ВД-АК-1180 для наружных и внутренних работ супербелая
Партия № от | 2019-11-25 |  | Масса (кг): | 100
Заказчик: |  |  | Фасовка:
Оборудование: | № оператора: |  | Бригада фасовки:
Наименование компонентов | Норма загрузки, кг | Загружено, кг | Подпись оператора | Добавка, кг
Вода | 32.81
Polycol WP-20B | 0.28
Смешивать 5 мин
ТПФН (10% раствор) | 1.5
Диспергатор Opotan N4045 | 0.3
Параформальдегид | 0.01
Этиленгликоль | 3
Перемешивать до полного растворения загустителя (не менее 10 мин).
BYK-022 | 0.05
Lomon R996 | 2
Omyacarb 2-UR | 40
МК-10-98 Геоком | 10
Nexcoat 795 | 0.5
Диспергировать ~ 30 мин. Далее добавить:
DL-450 | 9
Консервант Acticide FI | 0.2
Отдушка "зелёное яблоко" | 0.05
Пеногаситель Contrapen PR-194 | 0.1
Загуститель Rheovis 112 | 0.2 | Загуститель предварительно развести в воде.
Вода | 0.2
Загуститель вводить небольшими порциями до требуемой вязкости. Окончательное перемешивание 10-15 мин.
ИТОГО: | 100
Теоретический сухой остаток: | 57.15
Технолог смены ______________ |  | Оператор _______________
КОНТРОЛЬ КАЧЕСТВА
Наименорвание показателей | Норма по ТУ 2316-004-32998388-2003 |  | Фактически
Внешний вид покрытия | Однородная матовая поверхность
Цвет плёнки | Должен соотв. контр. образцу
МДНВ, % | н/м 55
Динамическая вязкость при 20 об/мин, Па·с | 10-15
Степень перетира, мкм | н/б 80
Время высыхания до ст. 3 при (20±2)°С, ч | н/б 1
Лаборант __________________ |  |  | Рецептура от | 24.02.2005.

## Фас.СБ (смывки) (hidden)
Краска ВД-АК-1180 фасадная супербелая
Партия № от | 2019-11-25 |  | Масса (кг): | 100
Заказчик: |  |  | Фасовка:
Оборудование: | № оператора: |  | Бригада фасовки:
Наименование компонентов | Норма загрузки, кг | Загружено, кг | Подпись оператора | Добавка, кг
Вода | 10.16 |  |  |  | с.о.
Смывки | 20 |  |  |  | 0.2
Cellosize ER-30M | 0.23
Смешивать 5 мин.
ТПФН (10% раствор) | 1.5
Диспергатор Opotan N4045 | 0.3
Параформальдегид | 0.01
Этиленгликоль | 3
Перемешивать до полного растворения загустителя (не менее 10 мин).
BYK-022 | 0.05
Lomon R996 | 3
Omyacarb 2KA | 40
МК-10-98 Геоком | 16
Nextcoat 795 | 0.5
Диспергировать ~ 30 мин.Далее добавить:
BYK-022 | 0.1
DL-450 | 4.6
Консервант Acticide FI | 0.2
Отдушка "зелёное яблоко" | 0.05
Пеногаситель Serdas 7015 | 0.1
Загуститель Rheovis 112 | 0.2 | Зауститель предварительно развести водой в отдельной ёмкости.
Вода | 0.2
Перемешивать 10-15 мин. Загуститель вводить небольшими порциями до требуемой вязкости.
ИТОГО: | 100
Теоретический сухой остаток: | 23.4
Технолог смены ______________ |  | Оператор _______________
КОНТРОЛЬ КАЧЕСТВА
Наименорвание показателей | Норма по ТУ 2316-004-32998388-2003 |  | Фактически
Внешний вид покрытия | Однородная матовая поверхность
Цвет плёнки | Должен соотв. контр. образцу
МДНВ, % | н/м 55
Динамическая вязкость при 20 об/мин, Па·с | 10-15
Степень перетира, мкм | н/б 80
Время высыхания до ст. 3 при (20±2)°С, ч | н/б 1
Лаборант __________________ |  |  | Рецептура от | 12.01.2005.

## Фас.СБ (hidden)
Краска ВД-АК-1180 фасадная супербелая
Партия № от | 2019-11-25 |  | Масса (кг): | 100
Заказчик: |  |  | Фасовка:
Оборудование: | № оператора: |  | Бригада фасовки:
Наименование компонентов | Норма загрузки, кг | Загружено, кг | Подпись оператора | Добавка, кг
Вода | 22.31
Polycol WP-20B | 0.23
Смешивать 5 мин
ТПФН (10% раствор) | 1.5
Диспергатор Opotan N4045 | 0.3
Параформальдегид | 0.01
Этиленгликоль | 3
Перемешивать до полного растворения загустителя (не менее 10 мин).
BYK-022 | 0.05
Lomon R996 | 3
Omyacarb 2-UR | 40
МК-10-98 Геоком | 16
Nextcoat 795 | 0.5
Диспергировать ~ 30 мин. Далее добавить:
DL-450 | 12.6
Консервант Acticide FI | 0.2
Отдушка "зелёное яблоко" | 0.05
Пеногаситель Contrapen PR-194 | 0.15
Загуститель Rheovis 112 | 0.1 | Загуститель предварительно развести в воде.
Вода | 0.1
Загуститель вводить небольшими порциями до требуемой вязкости. Окончательное перемешивание 10-15 мин.
ИТОГО: | 100
Теоретический сухой остаток: | 65.9
Технолог смены ______________ |  | Оператор _______________
КОНТРОЛЬ КАЧЕСТВА
Наименорвание показателей | Норма по ТУ 2316-004-32998388-2003 |  | Фактически
Внешний вид покрытия | Однородная матовая поверхность
Цвет плёнки | Должен соотв. контр. образцу
МДНВ, % | н/м 55
Динамическая вязкость при 20 об/мин, Па·с | 10-15
Степень перетира, мкм | н/б 80
Время высыхания до ст. 3 при (20±2)°С, ч | н/б 1
Лаборант __________________ |  |  | Рецептура от | 24.02.2005.

## Зимн.Б (2) (hidden)
Краска ВД-АК-1180 фасадная зимняя белая
Партия № от | 2019-11-25 |  | Масса (кг): | 100
Заказчик: |  |  | Фасовка:
Оборудование: | № оператора: |  | Бригада фасовки:
Наименование компонентов | Норма загрузки, кг | Загружено, кг | Подпись оператора | Добавка, кг
Вода | 18.09
Polycol WP-20B | 0.25
Смешивать 5 мин
ТПФН (10% раствор) | 1.5
Диспергатор Opotan N4045 | 0.15
Параформальдегид | 0.01
Этиленгликоль | 5
Dowanol DPM | 2
Перемешивать до полного растворения загустителя (не менее 10 мин).
Двуокись титана Cronos 2190 | 3
Omyacarb 2X-KР | 40
Omyacarb 5-KA | 15
Диспергировать ~ 30 мин. Далее добавить:
Nextcoat 795 | 0.5
Acronal A-290 | 14
Консервант Acticide FI | 0.2
Отдушка "зелёное яблоко" | 0.05
Пеногаситель Serdas 7015 | 0.1
Загуститель Rheovis 112 | 0.15 | Загуститель предварительно развести в воде.
Вода | 0.15
Загуститель вводить небольшими порциями до требуемой вязкости. Окончательное перемешивание 10-15 мин.
ИТОГО: | 100
Теоретический сухой остаток: | 65.545
Технолог смены ______________ |  | Оператор _______________
КОНТРОЛЬ КАЧЕСТВА
Наименорвание показателей | Норма по ТУ 2316-004-32998388-2003 |  | Фактически
Внешний вид покрытия | Однородная матовая поверхность
Цвет плёнки | Должен соотв. контр. образцу
МДНВ, % | н/м 55
Динамическая вязкость при 20 об/мин, Па·с | 10-15
Степень перетира, мкм | н/б 80
Время высыхания до ст. 3 при (20±2)°С, ч | н/б 2
Лаборант __________________ |  |  | Рецептура от | 22.11.2005.

## Потол.Б. (смывки) (hidden)
Краска ВД-АК-2180 потолочная белая
Партия № от | 2019-11-25 |  | Масса (кг): | 100
Заказчик: |  |  | Фасовка:
Оборудование: | № оператора: |  | Бригада фасовки:
Наименование компонентов | Норма загрузки, кг | Загружено, кг | Подпись оператора | Добавка, кг
Вода | 36.137 |  |  |  | с.о.
Смывки | 5 |  |  |  | 0.2
Polycol WP-20B | 0.45
Смешивать 5 мин
ТПФН (10% раствор) | 1.5
Диспергатор Opotan N4045 | 0.153
Параформ | 0.01
Перемешивать до полного растворения загустителя (не менее 10 мин).
Lomon R996 | 1
Omyacarb 2-UR | 40
Omyacarb 5UR | 15
Диспергировать ~ 30 мин. Далее добавить:
Пеногаситель Serdas 7015 | 0.05
DL-430 | 0
Консервант Acticide FI | 0.2
Отдушка "зелёное яблоко" | 0.05
Пеногаситель Serdas 7015 | 0.05
Загуститель Rheovis 112 | 0.2 | Загуститель предварительно развести в воде.
Вода | 0.2
Загуститель вводить небольшими порциями до требуемой вязкости. Окончательное перемешивание 10-15 мин.
ИТОГО: | 100
Теоретический сухой остаток: | 57.8212
Технолог смены ______________ |  | Оператор _______________
КОНТРОЛЬ КАЧЕСТВА
Наименорвание показателей | Норма по ТУ 2316-004-32998388-2003 |  | Фактически
Внешний вид покрытия | Однородная матовая поверхность
Цвет плёнки | Должен соотв. контр. образцу
МДНВ, % | н/м 55
Динамическая вязкость при 20 об/мин, Па·с | 10-15
Степень перетира, мкм | н/б 80
Время высыхания до ст. 3 при (20±2)°С, ч | н/б 1
Лаборант __________________ |  |  | Рецептура от | 22.11.2005.

## Потол.Б. (hidden)
Краска ВД-АК-2180 потолочная белая
Партия № от | 2019-11-25 |  | Масса (кг): | 100
Заказчик: |  |  | Фасовка:
Оборудование: | № оператора: |  | Бригада фасовки:
Наименование компонентов | Норма загрузки, кг | Загружено, кг | Подпись оператора | Добавка, кг
Вода | 39.14
Polycol WP-20B | 0.45
Смешивать 5 мин
ТПФН (10% раствор) | 1.5
Диспергатор Opotan N4045 | 0.15
Параформальдегид | 0.01
Перемешивать до полного растворения загустителя (не менее 10 мин).
Lomon R996 | 1
Omyacarb 2-UR | 40
Omyacarb 5UR | 15
Диспергировать ~ 30 мин. Далее добавить:
Пеногаситель Contrapen194 | 0.05
DL-430 | 2
Консервант Acticide FI | 0.2
Отдушка "зелёное яблоко" | 0.05
Пеногаситель Contrapen194 | 0.05
Загуститель Rheovis 112 | 0.2 | Загуститель предварительно развести в воде.
Вода | 0.2
Загуститель вводить небольшими порциями до требуемой вязкости. Окончательное перемешивание 10-15 мин.
ИТОГО: | 100
Теоретический сухой остаток: | 57.805
Технолог смены ______________ |  | Оператор _______________
КОНТРОЛЬ КАЧЕСТВА
Наименорвание показателей | Норма по ТУ 2316-004-32998388-2003 |  | Фактически
Внешний вид покрытия | Однородная матовая поверхность
Цвет плёнки | Должен соотв. контр. образцу
МДНВ, % | н/м 55
Динамическая вязкость при 20 об/мин, Па·с | 10-15
Степень перетира, мкм | н/б 80
Время высыхания до ст. 3 при (20±2)°С, ч | н/б 1
Лаборант __________________ |  |  | Рецептура от | 15.11.2005.

## Внутр.Б.(смывки) (hidden)
Краска ВД-АК-2180 для внутренних работ белая
Партия № от | 2019-11-25 |  | Масса (кг): | 100
Заказчик: |  |  | Фасовка:
Оборудование: | № оператора: |  | Бригада фасовки:
Наименование компонентов | Норма загрузки, кг | Загружено, кг | Подпись оператора | Добавка, кг
Вода | 30.66 |  |  |  | с.о.
Смывки | 10 |  |  |  | 0.2
Polycol WP-20B | 0.43
Смешивать 5 мин
ТПФН (10% раствор) | 1.5
Диспергатор Opotan N4045 | 0.15
Параформальдегид | 0.01
Перемешивать до полного растворения загустителя (не менее 10 мин).
Lomon R996 | 1.5
Omyacarb 2-UR | 40
Omyacarb 5UR | 15
Диспергировать ~ 30 мин. Далее добавить:
DL-430 | 0
Консервант Acticide FI | 0.2
Отдушка "зелёное яблоко" | 0.05
Пеногаситель Serdas 7015 | 0.1
Загуститель Rheovis 112 | 0.2 | Загуститель предварительно развести в воде.
Вода | 0.2
Загуститель вводить небольшими порциями до требуемой вязкости. Окончательное перемешивание 10-15 мин.
ИТОГО: | 100
Теоретический сухой остаток: | 59.24
Технолог смены ______________ |  | Оператор _______________
КОНТРОЛЬ КАЧЕСТВА
Наименорвание показателей | Норма по ТУ 2316-004-32998388-2003 |  | Фактически
Внешний вид покрытия | Однородная матовая поверхность
Цвет плёнки | Должен соотв. контр. образцу
МДНВ, % | н/м 55
Динамическая вязкость при 20 об/мин, Па·с | 10-15
Степень перетира, мкм | н/б 80
Время высыхания до ст. 3 при (20±2)°С, ч | н/б 1
Лаборант __________________ |  |  | Рецептура от | 22.11.2005.

## Потол.Белая (2) (hidden)
Краска ВД-АК-2180 потолочная белая
Партия № от | 14.06.07. |  | Масса (кг): | 100
Заказчик: |  |  | Фасовка:
Оборудование: | № оператора: |  | Бригада фасовки:
Наименование компонентов | Норма загрузки, кг | Загружено, кг | Подпись оператора | Добавка, кг
Вода | 38.45
Natrosol 250 HHBR | 0.4
Смешивать 5 мин
ТПФН (10% раствор) | 1.5
Диспергатор Opotan N4045 | 0.15
Перемешивать до полного растворения загустителя (не менее 10 мин).
Пеногаситель Contrapen PR-194 | 0.05
Aquaflow NHS-300 | 0.5
Lomon R996 | 1
Omyacarb 2-UR | 40
Omyacarb 5UR | 15
Диспергировать ~ 30 мин. Далее добавить:
DL-430 | 2
Консервант Acticide FI | 0.3
Отдушка "зелёное яблоко" | 0.05
Пеногаситель Contrapen PR-194 | 0.05
Загуститель Rheovis 112 | 0.35 | Загуститель предварительно
Вода | 0.2 | развести в воде.
ИТОГО: | 100
Теоретический сухой остаток: | 57.715
Технолог смены ______________ |  | Оператор _______________
КОНТРОЛЬ КАЧЕСТВА
Наименорвание показателей | Норма по ТУ 2316-004-32998388-2003 |  | Фактически
Внешний вид покрытия | Однородная матовая поверхность
Цвет плёнки | Должен соотв. контр. образцу
МДНВ, % | н/м 55
Динамическая вязкость при 20 об/мин, Па·с | 10-15
Степень перетира, мкм | н/б 80
Время высыхания до ст. 3 при (20±2)°С, ч | н/б 1
Лаборант __________________ |  |  | Рецептура от | 10.05.2006.

## Потол.Белая(Polycol) (hidden)
Краска ВД-АК-2180 потолочная белая
Партия № от | 5.06.07. |  | Масса (кг): | 2000
Заказчик: |  |  | Фасовка:
Оборудование: | № оператора: |  | Бригада фасовки:
Наименование компонентов | Норма загрузки, кг | Загружено, кг | Подпись оператора | Добавка, кг
Вода | 769
Polycol WP-20B | 8
Смешивать 5 мин
ТПФН (10% раствор) | 30
Диспергатор Opotan N4045 | 3
Перемешивать до полного растворения загустителя (не менее 10 мин).
Пеногаситель Contrapen PR-194 | 1
Aquaflow NHS-300 | 10
Lomon R996 | 20
Omyacarb 2-UR | 800
Omyacarb 5UR | 300
Диспергировать ~ 30 мин. Далее добавить:
DL-430 | 40
Консервант Acticide FI | 6
Отдушка "зелёное яблоко" | 1
Пеногаситель Contrapen PR-194 | 1
Загуститель Rheovis 112 | 7 | Загуститель предварительно
Вода | 4 | развести в воде.
ИТОГО: | 2000
Теоретический сухой остаток: | 57.715
Технолог смены ______________ |  | Оператор _______________
КОНТРОЛЬ КАЧЕСТВА
Наименорвание показателей | Норма по ТУ 2316-004-32998388-2003 |  | Фактически
Внешний вид покрытия | Однородная матовая поверхность
Цвет плёнки | Должен соотв. контр. образцу
МДНВ, % | н/м 55
Динамическая вязкость при 20 об/мин, Па·с | 10-15
Степень перетира, мкм | н/б 80
Время высыхания до ст. 3 при (20±2)°С, ч | н/б 1
Лаборант __________________ |  |  | Рецептура от | 10.05.2006.

## Потол.Б. (spezial) (hidden)
Краска ВД-АК-2180 потолочная белая
Партия № от | 21.03.07. |  | Масса (кг): | 2000
Заказчик: |  |  | Фасовка:
Оборудование: | № оператора: |  | Бригада фасовки:
Наименование компонентов | Норма загрузки, кг | Загружено, кг | Подпись оператора | Добавка, кг
Вода | 778.8
ТПФН (10% раствор) | 30
Диспергатор Opotan N4045 | 3
Параформальдегид | 0.2
Смешивать 5 мин
Aquaflow NHS-300 | 10
пеногаситель Contrapen PR-194 | 1
Lomon R996 | 20
Omyacarb 2-UR | 800
Polycol WP-20 spezial | 11
Omyacarb 5UR | 300
Диспергировать ~ 30 мин. Далее добавить:
DL-430 | 40
Консервант Acticide FI | 4
Отдушка "зелёное яблоко" | 1
пеногаситель Contrapen PR-194 | 1
Окончательное перемешивание 10-15 мин.
ИТОГО: | 2000
Теоретический сухой остаток: | 58.345
Технолог смены ______________ |  | Оператор _______________
КОНТРОЛЬ КАЧЕСТВА
Наименорвание показателей | Норма по ТУ 2316-004-32998388-2003 |  | Фактически
Внешний вид покрытия | Однородная матовая поверхность
Цвет плёнки | Должен соотв. контр. образцу
МДНВ, % | н/м 55
Динамическая вязкость при 20 об/мин, Па·с | 10-15
Степень перетира, мкм | н/б 80
Время высыхания до ст. 3 при (20±2)°С, ч | н/б 1
Лаборант __________________ |  |  | Рецептура от | 10.05.2006.

## Потол (Natrosol 250 HHBR)
Краска ВД-АК-2180 потолочная белоснежная
Партия № от |  |  | Масса (кг): | 100
Заказчик: |  |  | Фасовка:
Оборудование: | № оператора: |  | Бригада фасовки:
Наименование компонентов | Норма загрузки, кг | Загружено, кг | Подпись оператора | Добавка, кг
Вода | 38.300
Natrosol 250 HHBR | 0.600
Перемешивать 5 мин на 1500 об/мин
ТПФН (10% раствор) | 1.000
Hiidis 40 | 0.150
Перемешивать 2 мин на 1500 об/мин
пеногаситель CF-49 | 0.050
Aquaflow NHS-300 | 0.500
BLR-699 | 1.000
Микрокальцит КМ-2 | 40.000
Микрокальцит КМ-5 | 15.000
Перемешивать 30 мин на 1500 об/мин
Акрилан 101 | 3.100
Тарный консервант | 0.200
Ucar-IBT | 0.050
пеногаситель CF-49 | 0.050
Перемешивать 8 мин на 1500 об/мин
ИТОГО: | 100
Технолог смены ______________ |  | Оператор _______________
КОНТРОЛЬ КАЧЕСТВА
Наименорвание показателей |  |  | Фактически
Внешний вид покрытия | Однородная матовая поверхность
Цвет плёнки | Должен соотв. контр. образцу
МДНВ, % | н/м 55
Динамическая вязкость при 20 об/мин, Па·с | 10-15
Степень перетира, мкм | н/б 80
Время высыхания до ст. 3 при (20±2)°С, ч | н/б 1
Лаборант __________________

## Внутр.Б. (3) (hidden)
Краска ВД-АК-2180 для внутренних работ белая (опытная)
Партия № от | 2019-11-25 |  | Масса (кг): | 100
Заказчик: |  |  | Фасовка:
Оборудование: | № оператора: |  | Бригада фасовки:
Наименование компонентов | Норма загрузки, кг | Загружено, кг | Подпись оператора | Добавка, кг
Вода | 25.19111
ТПФН (10% раствор) | 1.5
Диспергатор Opotan N4045 | 0.15
Параформальдегид | 0.01
Перемешивать до полного растворения загустителя (не менее 10 мин).
Aquaflow NHS-300 | 0.5
Двуокись титана R-218 | 1.5
Omyacarb 2-UR | 41.22
Natrosol 250 HHBR | 0.5
Omyacarb 5UR | 13.74
Вода | 11.33889
Диспергировать ~ 30 мин. Далее добавить:
DL-430 | 4
Консервант Acticide FI | 0.2
Отдушка "зелёное яблоко" | 0.05
пеногаситель Contrapen 194 | 0.1
ИТОГО: | 100
Теоретический сухой остаток: | 59.335
Технолог смены ______________ |  | Оператор _______________
КОНТРОЛЬ КАЧЕСТВА
Наименорвание показателей | Норма по ТУ 2316-004-32998388-2003 |  | Фактически
Внешний вид покрытия | Однородная матовая поверхность
Цвет плёнки | Должен соотв. контр. образцу
МДНВ, % | н/м 55
Динамическая вязкость при 20 об/мин, Па·с | 10-15
Степень перетира, мкм | н/б 80
Время высыхания до ст. 3 при (20±2)°С, ч | н/б 1
Лаборант __________________ |  |  | Рецептура от | 10.05.2006.

## Внутр.Белая(3) (hidden)
Краска ВД-АК-2180 для внутренних работ белая
Партия № от | 14.06.07. |  | Масса (кг): | 100
Заказчик: |  |  | Фасовка:
Оборудование: | № оператора: |  | Бригада фасовки:
Наименование компонентов | Норма загрузки, кг | Загружено, кг | Подпись оператора | Добавка, кг
Вода | 36
Natrosol 250 HHBR | 0.35
Смешивать 5 мин
ТПФН (10% раствор) | 1.5
Orotan N4045 | 0.15
Перемешивать до полного растворения загустителя (не менее 10 мин).
Aquaflow NHS-300 | 0.5 |  |  |  | 66
Lomon R996 | 1.5
Omyacarb 2-UR | 40
Omyacarb 5-UR | 15
Диспергировать ~ 30 мин. Далее добавить:
DL-430 | 4
Консервант Acticide FI | 0.3
Отдушка "зелёное яблоко" | 0.05
Пеногаситель Contrapen PR-194 | 0.1
Загуститель Rheovis 112 | 0.35 | Загуститель предварительно развести в воде.
Вода | 0.2
Загуститель вводить небольшими порциями до требуемой вязкости. Окончательное перемешивание 10-15 мин.
ИТОГО: | 100
Теоретический сухой остаток: | 59.195
Технолог смены ______________ |  | Оператор _______________
КОНТРОЛЬ КАЧЕСТВА
Наименорвание показателей | Норма по ТУ 2316-004-32998388-2003 |  | Фактически
Внешний вид покрытия | Однородная матовая поверхность
Цвет плёнки | Должен соотв. контр. образцу
МДНВ, % | н/м 55
Динамическая вязкость при 20 об/мин, Па·с | 10-15
Степень перетира, мкм | н/б 80
Время высыхания до ст. 3 при (20±2)°С, ч | н/б 1
Лаборант __________________ |  |  | Рецептура от | 25.02.2005.

## Внутр.Белая(Polycol) (hidden)
Краска ВД-АК-2180 для внутренних работ белая
Партия № от | 25.05.07. |  | Масса (кг): | 2000
Заказчик: |  |  | Фасовка:
Оборудование: | № оператора: |  | Бригада фасовки:
Наименование компонентов | Норма загрузки, кг | Загружено, кг | Подпись оператора | Добавка, кг
Вода | 720
Polycol WP-20B | 7
Смешивать 5 мин
ТПФН (10% раствор) | 30
Orotan N4045 | 3
Перемешивать до полного растворения загустителя (не менее 10 мин).
Aquaflow NHS-300 | 10
Lomon R996 | 30
Omyacarb 2-UR | 800
Omyacarb 5-UR | 300
Диспергировать ~ 30 мин. Далее добавить:
DL-430 | 80
Консервант Acticide FI | 6
Отдушка "зелёное яблоко" | 1
Пеногаситель Contrapen PR-194 | 2
Загуститель Rheovis 112 | 7 | Загуститель предварительно развести в воде.
Вода | 4
Загуститель вводить небольшими порциями до требуемой вязкости. Окончательное перемешивание 10-15 мин.
ИТОГО: | 2000
Теоретический сухой остаток: | 59.195
Технолог смены ______________ |  | Оператор _______________
КОНТРОЛЬ КАЧЕСТВА
Наименорвание показателей | Норма по ТУ 2316-004-32998388-2003 |  | Фактически
Внешний вид покрытия | Однородная матовая поверхность
Цвет плёнки | Должен соотв. контр. образцу
МДНВ, % | н/м 55
Динамическая вязкость при 20 об/мин, Па·с | 10-15
Степень перетира, мкм | н/б 80
Время высыхания до ст. 3 при (20±2)°С, ч | н/б 1
Лаборант __________________ |  |  | Рецептура от | 25.02.2005.

## Нар.внутрБ. (Aqyaflow) (hidden)
Краска ВД-АК-1180 для наружных и внутренних работ белая
Партия № от | 2019-11-25 |  | Масса (кг): | 100
Заказчик: |  |  | Фасовка:
Оборудование: | № оператора: |  | Бригада фасовки:
Наименование компонентов | Норма загрузки, кг | Загружено, кг | Подпись оператора | Добавка, кг
Вода | 31.04
Polycol WP-20B | 0.4
Смешивать 5 мин
ТПФН (10% раствор) | 1.5
Диспергатор Opotan N4045 | 0.15
Параформальдегид | 0.01
Перемешивать до полного растворения загустителя (не менее 10 мин).
Aqyaflow NHS-300 | 0.5
BYK-022 | 0.05
Двуокись титана CR-08 | 2
Omyacarb 2-UR | 40
Omyacarb 5UR | 15
Диспергировать ~ 30 мин. Далее добавить:
DL-430 | 9
Консервант Acticide FI | 0.2
Отдушка "зелёное яблоко" | 0.05
Пеногаситель Serdas 7015 | 0.1
Загуститель вводить небольшими порциями до требуемой вязкости. Окончательное перемешивание 10-15 мин.
ИТОГО: | 100
Теоретический сухой остаток: | 62.15
Технолог смены ______________ |  | Оператор _______________
КОНТРОЛЬ КАЧЕСТВА
Наименорвание показателей | Норма по ТУ 2316-004-32998388-2003 |  | Фактически
Внешний вид покрытия | Однородная матовая поверхность
Цвет плёнки | Должен соотв. контр. образцу
МДНВ, % | н/м 55
Динамическая вязкость при 20 об/мин, Па·с | 10-15
Степень перетира, мкм | н/б 80
Время высыхания до ст. 3 при (20±2)°С, ч | н/б 1
Лаборант __________________ |  |  | Рецептура от | 28.02.2006.

## Нар.внутрБ. (Aqyaflow210) (hidden)
Краска ВД-АК-1180 для наружных и внутренних работ белая
Партия № от | 2019-11-25 |  | Масса (кг): | 2000
Заказчик: |  |  | Фасовка:
Оборудование: | № оператора: |  | Бригада фасовки:
Наименование компонентов | Норма загрузки, кг | Загружено, кг | Подпись оператора | Добавка, кг
Вода | 620.8
Polycol WP-20B | 4
Смешивать 5 мин
ТПФН (10% раствор) | 20
Диспергатор Opotan N4045 | 3
Параформальдегид | 0.2
Перемешивать до полного растворения загустителя (не менее 10 мин).
Aqyaflow NHS-300 | 10
BYK-022 | 1
Двуокись титана CR-08 | 40
Omyacarb 2-UR | 800
Omyacarb 5UR | 300
Aqyaflow NLS-210 | 14
Диспергировать ~ 30 мин. Далее добавить:
DL-430 | 180
Консервант Acticide FI | 4
Отдушка "зелёное яблоко" | 1
Пеногаситель Serdas 7015 | 2
ИТОГО: | 2000
Теоретический сухой остаток: | 61.9
Технолог смены ______________ |  | Оператор _______________
КОНТРОЛЬ КАЧЕСТВА
Наименорвание показателей | Норма по ТУ 2316-004-32998388-2003 |  | Фактически
Внешний вид покрытия | Однородная матовая поверхность
Цвет плёнки | Должен соотв. контр. образцу
МДНВ, % | н/м 55
Динамическая вязкость при 20 об/мин, Па·с | 10-15
Степень перетира, мкм | н/б 80
Время высыхания до ст. 3 при (20±2)°С, ч | н/б 1
Лаборант __________________ |  |  | Рецептура от | 28.07.2006.

## Внутр.Б. (430-271) (hidden)
Краска ВД-АК-2180 для внутренних работ белая
Партия № от | 13.02.07. |  | Масса (кг): | 2000
Заказчик: |  |  | Фасовка:
Оборудование: | № оператора: |  | Бригада фасовки:
Наименование компонентов | Норма загрузки, кг | Загружено, кг | Подпись оператора | Добавка, кг
Вода | 729.4
Natrosol 250 HHBR | 10.4
Смешивать 5 мин
ТПФН (10% раствор) | 30
Диспергатор Opotan N4045 | 3
Параформальдегид | 0.2
Перемешивать до полного растворения загустителя (не менее 10 мин).
Aquaflow NHS-300 | 10
Двуокись титана R-218 | 30
Omyacarb 2-UR | 800
Omyacarb 5UR | 300
Диспергировать ~ 30 мин. Далее добавить:
DL-430 | 60
V-271 | 20
Консервант Acticide FI | 4
Отдушка "зелёное яблоко" | 1
пеногаситель Contrapen 194 | 2
Загуститель вводить небольшими порциями до требуемой вязкости. Окончательное перемешивание 10-15 мин.
ИТОГО: | 2000
Теоретический сухой остаток: | 58.895
Технолог смены ______________ |  | Оператор _______________
КОНТРОЛЬ КАЧЕСТВА
Наименорвание показателей | Норма по ТУ 2316-004-32998388-2003 |  | Фактически
Внешний вид покрытия | Однородная матовая поверхность
Цвет плёнки | Должен соотв. контр. образцу
МДНВ, % | н/м 55
Динамическая вязкость при 20 об/мин, Па·с | 10-15
Степень перетира, мкм | н/б 80
Время высыхания до ст. 3 при (20±2)°С, ч | н/б 1
Лаборант __________________ |  |  | Рецептура от | 10.05.2006.

## Фас.Б. (hidden)
Краска ВД-АК-1180 фасадная белая
Партия № от | 8.09.06. |  | Масса (кг): | 2000
Заказчик: |  |  | Фасовка:
Оборудование: | № оператора: |  | Бригада фасовки:
Наименование компонентов | Норма загрузки, кг | Загружено, кг | Подпись оператора | Добавка, кг
Вода | 508.8
Polycol WP-20B | 7
Смешивать 5 мин
ТПФН (10% раствор) | 30
Диспергатор Opotan N4045 | 3
Параформальдегид | 0.2
Перемешивать до полного растворения загустителя (не менее 10 мин).
Aquaflow NHS-300 | 10
BYK-022 | 1
Lomon R996 | 60
Omyacarb 2-UR | 800
Omyacarb 5UR | 320
Диспергировать ~ 30 мин. Далее добавить:
DL-430 | 252
Консервант Acticide FI | 4
Отдушка "зелёное яблоко" | 1
Пеногаситель Serdas 7015 | 3
Загуститель вводить небольшими порциями до требуемой вязкости. Окончательное перемешивание 10-15 мин.
ИТОГО: | 2000
Теоретический сухой остаток: | 66.04
Технолог смены ______________ |  | Оператор _______________
КОНТРОЛЬ КАЧЕСТВА
Наименорвание показателей | Норма по ТУ 2316-004-32998388-2003 |  | Фактически
Внешний вид покрытия | Однородная матовая поверхность
Цвет плёнки | Должен соотв. контр. образцу
МДНВ, % | н/м 55
Динамическая вязкость при 20 об/мин, Па·с | 10-15
Степень перетира, мкм | н/б 80
Растекание, балл | 4
Время высыхания до ст. 3 при (20±2)°С, ч | н/б 1
Лаборант __________________ |  |  | Рецептура от | 10.05.2006.

## Фас.Б. (210) (hidden)
Краска ВД-АК-1180 фасадная белая
Партия № от | 2019-11-25 |  | Масса (кг): | 2000
Заказчик: |  |  | Фасовка:
Оборудование: | № оператора: |  | Бригада фасовки:
Наименование компонентов | Норма загрузки, кг | Загружено, кг | Подпись оператора | Добавка, кг
Вода | 508.8
Polycol WP-20B | 3
Смешивать 5 мин
ТПФН (10% раствор) | 20
Диспергатор Opotan N4045 | 3
Параформальдегид | 0.2
Перемешивать до полного растворения загустителя (не менее 10 мин).
Aquaflow NHS-300 | 10
BYK-022 | 1
Lomon R996 | 60
Omyacarb 2-UR | 800
Omyacarb 5UR | 320
Aquaflow NHS-210 | 14
Консервант Acticide FI | 4
Диспергировать ~ 30 мин. Далее добавить:
DL-430 | 252
Пеногаситель Serdas 7015 | 3
Отдушка "зелёное яблоко" | 1
ИТОГО: | 2000
Теоретический сухой остаток: | 65.7975
Технолог смены ______________ |  | Оператор _______________
КОНТРОЛЬ КАЧЕСТВА
Наименорвание показателей | Норма по ТУ 2316-004-32998388-2003 |  | Фактически
Внешний вид покрытия | Однородная матовая поверхность
Цвет плёнки | Должен соотв. контр. образцу
МДНВ, % | н/м 55
Динамическая вязкость при 20 об/мин, Па·с | 10-15
Степень перетира, мкм | н/б 80
Растекание, балл | 4
Время высыхания до ст. 3 при (20±2)°С, ч | н/б 1
Лаборант __________________ |  |  | Рецептура от | 27.07.2006.

## Внутр.Б. (hidden)
Краска ВД-АК-2180 для внутренних работ белая
Партия № от | 2019-11-25 |  | Масса (кг): | 100
Заказчик: |  |  | Фасовка:
Оборудование: | № оператора: |  | Бригада фасовки:
Наименование компонентов | Норма загрузки, кг | Загружено, кг | Подпись оператора | Добавка, кг
Вода | 36.86
Polycol WP-20B | 0.43
Смешивать 5 мин
ТПФН (10% раствор) | 1.5
Диспергатор Opotan N4045 | 0.15
Параформальдегид | 0.01
Перемешивать до полного растворения загустителя (не менее 10 мин).
Lomon R996 | 1.5
Omyacarb 2-UR | 40
Omyacarb 5UR | 15
Диспергировать ~ 30 мин. Далее добавить:
DL-430 | 4
Консервант Acticide FI | 0.2
Отдушка "зелёное яблоко" | 0.05
Пеногаситель Serdas 7015 | 0.1
Загуститель Rheovis 112 | 0.2 | Загуститель предварительно развести в воде.
Вода | 0.2
Загуститель вводить небольшими порциями до требуемой вязкости. Окончательное перемешивание 10-15 мин.
ИТОГО: | 100
Теоретический сухой остаток: | 59.24
Технолог смены ______________ |  | Оператор _______________
КОНТРОЛЬ КАЧЕСТВА
Наименорвание показателей | Норма по ТУ 2316-004-32998388-2003 |  | Фактически
Внешний вид покрытия | Однородная матовая поверхность
Цвет плёнки | Должен соотв. контр. образцу
МДНВ, % | н/м 55
Динамическая вязкость при 20 об/мин, Па·с | 10-15
Степень перетира, мкм | н/б 80
Время высыхания до ст. 3 при (20±2)°С, ч | н/б 1
Лаборант __________________ |  |  | Рецептура от | 15.11.2005.

## Нар.внутр.С.Б.(смывки) (2) (hidden)
Краска ВД-АК-1180 для наружных и внутренних работ супербелая
Партия № от | 2019-11-25 |  | Масса (кг): | 100
Заказчик: |  |  | Фасовка:
Оборудование: | № оператора: |  | Бригада фасовки:
Наименование компонентов | Норма загрузки, кг | Загружено, кг | Подпись оператора | Добавка, кг
Вода | 17.19 |  |  |  | с.о.
Смывки | 20 |  |  |  | 0.2
Polycol WP-20B | 0.3
Смешивать 5 мин
ТПФН (10% раствор) | 1.5
Этиленгликоль | 1.5
Диспергатор Opotan N4045 | 0.15
Параформальдегид | 0.01
Перемешивать до полного растворения загустителя (не менее 10 мин).
BYK-022 | 0.05
Lomon R996 | 2
Omyacarb 2-UR | 40
Omyacarb 5UR | 15
Nexcoat 795 | 0.5
Диспергировать ~ 30 мин. Далее добавить:
DL-430 | 1
Консервант Acticide FI | 0.2
Отдушка "зелёное яблоко" | 0.05
Пеногаситель Serdas 7015 | 0.15
Загуститель Rheovis 112 | 0.2 | Загуститель предварительно развести в воде.
Вода | 0.2
Загуститель вводить небольшими порциями до требуемой вязкости. Окончательное перемешивание 10-15 мин.
ИТОГО: | 100
Теоретический сухой остаток: | 62.125
Технолог смены ______________ |  | Оператор _______________
КОНТРОЛЬ КАЧЕСТВА
Наименорвание показателей | Норма по ТУ 2316-004-32998388-2003 |  | Фактически
Внешний вид покрытия | Однородная матовая поверхность
Цвет плёнки | Должен соотв. контр. образцу
МДНВ, % | н/м 55
Динамическая вязкость при 20 об/мин, Па·с | 10-15
Степень перетира, мкм | н/б 80
Время высыхания до ст. 3 при (20±2)°С, ч | н/б 1
Лаборант __________________ |  |  | Рецептура от | 7.02.2005.

## Нар.внутрБ. (hidden)
Краска ВД-АК-1180 для наружных и внутренних работ белая
Партия № от | 2019-11-25 |  | Масса (кг): | 2000
Заказчик: |  |  | Фасовка:
Оборудование: | № оператора: |  | Бригада фасовки:
Наименование компонентов | Норма загрузки, кг | Загружено, кг | Подпись оператора | Добавка, кг
Вода | 627.8
Polycol WP-20B | 7
Смешивать 5 мин
ТПФН (10% раствор) | 30
Диспергатор Opotan N4045 | 3
Параформальдегид | 0.2
Перемешивать до полного растворения загустителя (не менее 10 мин).
BYK-022 | 1
Lomon R996 | 40
Omyacarb 2-UR | 800
Omyacarb 5UR | 300
Диспергировать ~ 30 мин. Далее добавить:
DL-430 | 180
Консервант Acticide FI | 4
Отдушка "зелёное яблоко" | 1
Пеногаситель Serdas 7015 | 2
Загуститель Rheovis 112 | 4 | Загуститель предварительно развести в воде.
Вода | 4
Загуститель вводить небольшими порциями до требуемой вязкости. Окончательное перемешивание 10-15 мин.
ИТОГО: | 2000
Теоретический сухой остаток: | 62.16
Технолог смены ______________ |  | Оператор _______________
КОНТРОЛЬ КАЧЕСТВА
Наименорвание показателей | Норма по ТУ 2316-004-32998388-2003 |  | Фактически
Внешний вид покрытия | Однородная матовая поверхность
Цвет плёнки | Должен соотв. контр. образцу
МДНВ, % | н/м 55
Динамическая вязкость при 20 об/мин, Па·с | 10-15
Степень перетира, мкм | н/б 80
Время высыхания до ст. 3 при (20±2)°С, ч | н/б 1
Лаборант __________________ |  |  | Рецептура от | 15.11.2005.

## Нар.внутрС.Б. (2) (hidden)
Краска ВД-АК-1180 для наружных и внутренних работ супербелая
Партия № от | 2019-11-25 |  | Масса (кг): | 100
Заказчик: |  |  | Фасовка:
Оборудование: | № оператора: |  | Бригада фасовки:
Наименование компонентов | Норма загрузки, кг | Загружено, кг | Подпись оператора | Добавка, кг
Вода | 29.44
Polycol WP-20B | 0.3
Смешивать 5 мин
ТПФН (10% раствор) | 1.5
Диспергатор Opotan N4045 | 0.15
Параформальдегид | 0.01
Этиленгликоль | 1.5
Перемешивать до полного растворения загустителя (не менее 10 мин).
BYK-022 | 0.05
Lomon R996 | 2
Кальцит ТС-1 | 40
Omyacarb 5UR | 15
Nexcoat 795 | 0.5
Диспергировать ~ 30 мин. Далее добавить:
DL-430 | 9
Консервант Acticide FI | 0.2
Отдушка "зелёное яблоко" | 0.05
Пеногаситель Serdas 7015 | 0.1
Загуститель Rheovis 112 | 0.2 | Загуститель предварительно развести в воде.
Вода | 0.2
Загуститель вводить небольшими порциями до требуемой вязкости. Окончательное перемешивание 10-15 мин.
ИТОГО: | 100
Теоретический сухой остаток: | 62.11
Технолог смены ______________ |  | Оператор _______________
КОНТРОЛЬ КАЧЕСТВА
Наименорвание показателей | Норма по ТУ 2316-004-32998388-2003 |  | Фактически
Внешний вид покрытия | Однородная матовая поверхность
Цвет плёнки | Должен соотв. контр. образцу
МДНВ, % | н/м 55
Динамическая вязкость при 20 об/мин, Па·с | 10-15
Степень перетира, мкм | н/б 80
Время высыхания до ст. 3 при (20±2)°С, ч | н/б 1
Лаборант __________________ |  |  | Рецептура от | 17.03.2005.

## Фас.С.Б. (смывки) (2) (hidden)
Краска ВД-АК-1180 фасадная супербелая
Партия № от | 2019-11-25 |  | Масса (кг): | 100
Заказчик: |  |  | Фасовка:
Оборудование: | № оператора: |  | Бригада фасовки:
Наименование компонентов | Норма загрузки, кг | Загружено, кг | Подпись оператора | Добавка, кг
Вода | 11.74 |  |  |  | с.о.
Смывки | 20 |  |  |  | 0.2
Polycol WP-20B | 0.3
Смешивать 5 мин.
ТПФН (10% раствор) | 1.5
Диспергатор Opotan N4045 | 0.15
Параформальдегид | 0.01
Этиленгликоль | 1.5
Перемешивать до полного растворения загустителя (не менее 10 мин).
BYK-022 | 0.05
Lomon R996 | 3
Omyacarb 2-UR | 40
Omyacarb 5UR | 16
Nextcoat 795 | 0.5
Диспергировать ~ 30 мин.Далее добавить:
BYK-022 | 0.1
DL-430 | 4.6
Консервант Acticide FI | 0.2
Отдушка "зелёное яблоко" | 0.05
Пеногаситель Serdas 7015 | 0.1
Загуститель Rheovis 112 | 0.2 | Зауститель предварительно развести водой в отдельной ёмкости.
Вода | 0.2
Перемешивать 10-15 мин. Загуститель вводить небольшими порциями до требуемой вязкости.
ИТОГО: | 100
Теоретический сухой остаток: | 23.41
Технолог смены ______________ |  | Оператор _______________
КОНТРОЛЬ КАЧЕСТВА
Наименорвание показателей | Норма по ТУ 2316-004-32998388-2003 |  | Фактически
Внешний вид покрытия | Однородная матовая поверхность
Цвет плёнки | Должен соотв. контр. образцу
МДНВ, % | н/м 55
Динамическая вязкость при 20 об/мин, Па·с | 10-15
Степень перетира, мкм | н/б 80
Время высыхания до ст. 3 при (20±2)°С, ч | н/б 1
Лаборант __________________ |  |  | Рецептура от | 12.01.2005.

## Фас..Б. (hidden)
Краска ВД-АК-1180 фасадная белая
Партия № от | 2019-11-25 |  | Масса (кг): | 2000
Заказчик: |  |  | Фасовка:
Оборудование: | № оператора: |  | Бригада фасовки:
Наименование компонентов | Норма загрузки, кг | Загружено, кг | Подпись оператора | Добавка, кг
Вода | 507.8
Polycol WP-20B | 6
Смешивать 5 мин
ТПФН (10% раствор) | 30
Диспергатор Opotan N4045 | 3
Параформальдегид | 0.2
Перемешивать до полного растворения загустителя (не менее 10 мин).
BYK-022 | 1
Lomon R996 | 60
Omyacarb 2-UR | 800
Omyacarb 5UR | 320
Aquaflow NHS-300 | 10
Диспергировать ~ 30 мин. Далее добавить:
DL-430 | 252
Консервант Acticide FI | 4
Отдушка "зелёное яблоко" | 1
Пеногаситель Serdas 7015 | 3
Загуститель Rheovis 112 | 2 | Загуститель предварительно развести в воде.
Вода | 2
Загуститель вводить небольшими порциями до требуемой вязкости. Окончательное перемешивание 10-15 мин.
ИТОГО: | 2000
Теоретический сухой остаток: | 65.91
Технолог смены ______________ |  | Оператор _______________
КОНТРОЛЬ КАЧЕСТВА
Наименорвание показателей | Норма по ТУ 2316-004-32998388-2003 |  | Фактически
Внешний вид покрытия | Однородная матовая поверхность
Цвет плёнки | Должен соотв. контр. образцу
МДНВ, % | н/м 55
Динамическая вязкость при 20 об/мин, Па·с | 10-15
Степень перетира, мкм | н/б 80
Время высыхания до ст. 3 при (20±2)°С, ч | н/б 1
Лаборант __________________ |  |  | Рецептура от | 15.11.2005.

## Фас.Б нов. (2) (hidden)
Краска ВД-АК-1180 фасадная белая
Партия № от | 2019-11-25 |  | Масса (кг): | 100
Заказчик: |  |  | Фасовка:
Оборудование: | № оператора: |  | Бригада фасовки:
Наименование компонентов | Норма загрузки, кг | Загружено, кг | Подпись оператора | Добавка, кг
Вода | 21.64
Natrosol 250 HBR | 0.3
Смешивать 5 мин
ТПФН (10% раствор) | 0.7
Orotan N4045 | 0.15
Параформальдегид | 0.01
Перемешивать до полного растворения загустителя (не менее 10 мин).
Двуокись титана CR-08 | 3
Пеногаситель Serdas 7015 | 0
Omyacarb 2-UR | 40
Omyacarb 5KA | 16
Загуститель Rheovis 112 | 0.2
Консервант Acticide FI | 0.2
Отдушка "зелёное яблоко" | 0.05
Пеногаситель Serdas 7015 | 0.15
Диспергировать ~ 30 мин. Далее добавить при выключеной фрезе:
DL-430 | 12.6
Промешать 25-30 мин. Замерить вязкость При необходимости довести вязкость водой.
Вода | 5
Окончательное перемешивание 30-35 мин.
ИТОГО: | 100
Теоретический сухой остаток: | 65.8525
Технолог смены ______________ |  | Оператор _______________
КОНТРОЛЬ КАЧЕСТВА
Наименорвание показателей | Норма по ТУ 2316-004-32998388-2003 |  | Фактически
Внешний вид покрытия | Однородная матовая поверхность
Цвет плёнки | Должен соотв. контр. образцу
МДНВ, % | н/м 55
Динамическая вязкость при 20 об/мин, Па·с | 10-15
Степень перетира, мкм | н/б 80
Время высыхания до ст. 3 при (20±2)°С, ч | н/б 1
Лаборант __________________ |  |  | Рецептура от | 11.03.2005.

## Фас..Б. (2) (hidden)
Краска ВД-АК-1180 фасадная белая
Партия № от | 2019-11-25 |  | Масса (кг): | 100
Заказчик: |  |  | Фасовка:
Оборудование: | № оператора: |  | Бригада фасовки:
Наименование компонентов | Норма загрузки, кг | Загружено, кг | Подпись оператора | Добавка, кг
Вода | 24.84
Polycol WP-20B | 0.35
Смешивать 5 мин
ТПФН (10% раствор) | 1.5
Диспергатор Opotan N4045 | 0.15
Dowanol DPM | 1
Параформальдегид | 0.01
Перемешивать до полного растворения загустителя (не менее 10 мин).
BYK-022 | 0.05
Lomon R996 | 3
Omyacarb 2-UR | 40
Omyacarb 5UR | 16
Диспергировать ~ 30 мин. Далее добавить:
DL-430 | 12.6
Консервант Acticide FI | 0.2
Отдушка "зелёное яблоко" | 0.05
Пеногаситель Serdas 7015 | 0.15
Загуститель Rheovis 112 | 0.1 | Загуститель предварительно развести в воде.
Вода | 0.1
Загуститель вводить небольшими порциями до требуемой вязкости. Окончательное перемешивание 10-15 мин.
ИТОГО: | 100
Теоретический сухой остаток: | 65.96
Технолог смены ______________ |  | Оператор _______________
КОНТРОЛЬ КАЧЕСТВА
Наименорвание показателей | Норма по ТУ 2316-004-32998388-2003 |  | Фактически
Внешний вид покрытия | Однородная матовая поверхность
Цвет плёнки | Должен соотв. контр. образцу
МДНВ, % | н/м 55
Динамическая вязкость при 20 об/мин, Па·с | 10-15
Степень перетира, мкм | н/б 80
Время высыхания до ст. 3 при (20±2)°С, ч | н/б 1
Лаборант __________________ |  |  | Рецептура от | 15.11.2005.

## Фас.С.Б. (2) (hidden)
Краска ВД-АК-1180 фасадная супербелая
Партия № от | 2019-11-25 |  | Масса (кг): | 100
Заказчик: |  |  | Фасовка:
Оборудование: | № оператора: |  | Бригада фасовки:
Наименование компонентов | Норма загрузки, кг | Загружено, кг | Подпись оператора | Добавка, кг
Вода | 23.89
Polycol WP-20B | 0.3
Смешивать 5 мин
ТПФН (10% раствор) | 1.5
Диспергатор Opotan N4045 | 0.15
Параформальдегид | 0.01
Этиленгликоль | 1.5
Перемешивать до полного растворения загустителя (не менее 10 мин).
BYK-022 | 0.05
Lomon R996 | 3
Кальцит ТС-1 | 40
Omyacarb 5UR | 16
Nextcoat 795 | 0.5
Диспергировать ~ 30 мин. Далее добавить:
DL-430 | 12.6
Консервант Acticide FI | 0.2
Отдушка "зелёное яблоко" | 0.05
Пеногаситель Serdas 7015 | 0.15
Загуститель Rheovis 112 | 0.1 | Загуститель предварительно развести в воде.
Вода | 0.1
Загуститель вводить небольшими порциями до требуемой вязкости. Окончательное перемешивание 10-15 мин.
ИТОГО: | 100
Теоретический сухой остаток: | 65.91
Технолог смены ______________ |  | Оператор _______________
КОНТРОЛЬ КАЧЕСТВА
Наименорвание показателей | Норма по ТУ 2316-004-32998388-2003 |  | Фактически
Внешний вид покрытия | Однородная матовая поверхность
Цвет плёнки | Должен соотв. контр. образцу
МДНВ, % | н/м 55
Динамическая вязкость при 20 об/мин, Па·с | 10-15
Степень перетира, мкм | н/б 80
Время высыхания до ст. 3 при (20±2)°С, ч | н/б 1
Лаборант __________________ |  |  | Рецептура от | 17.03.2005.

## Потол.Б нов (смывки) (hidden)
Краска ВД-АК-2180 потолочная белая
Партия № от | 2019-11-25 |  | Масса (кг): | 100
Заказчик: |  |  | Фасовка:
Оборудование: | № оператора: |  | Бригада фасовки:
Наименование компонентов | Норма загрузки, кг | Загружено, кг | Подпись оператора | Добавка, кг
Вода | 36.02 |  |  |  | с.о.
Смывки | 5 |  |  |  | 0.2
Polycol WP-20B | 0.42
Смешивать 5 мин
ТПФН (10% раствор) | 1.5
Диспергатор Opotan N4045 | 0.3
Параформальдегид | 0.01
Перемешивать до полного растворения загустителя (не менее 10 мин).
Lomon R996 | 1
Omyacarb 2-UR | 40
Omyacarb 5KA | 15
Диспергировать ~ 30 мин. Далее добавить:
Пеногаситель Contrapen PR-194 | 0.05
Finndisp A2001 | 0
Консервант Acticide FI | 0.2
Отдушка "зелёное яблоко" | 0.05
Пеногаситель Contrapen PR-194 | 0.05
Загуститель Rheovis 112 | 0.2 | Загуститель предварительно развести в воде.
Вода | 0.2
Загуститель вводить небольшими порциями до требуемой вязкости. Окончательное перемешивание 10-15 мин.
ИТОГО: | 100
Теоретический сухой остаток: | 57.85
Технолог смены ______________ |  | Оператор _______________
КОНТРОЛЬ КАЧЕСТВА
Наименорвание показателей | Норма по ТУ 2316-004-32998388-2003 |  | Фактически
Внешний вид покрытия | Однородная матовая поверхность
Цвет плёнки | Должен соотв. контр. образцу
МДНВ, % | н/м 55
Динамическая вязкость при 20 об/мин, Па·с | 10-15
Степень перетира, мкм | н/б 80
Время высыхания до ст. 3 при (20±2)°С, ч | н/б 1
Лаборант __________________ |  |  | Рецептура от | 7.02.2005.

## Потол.Б нов. (hidden)
Краска ВД-АК-2180 потолочная белая новая-2
Партия № от | 2019-11-25 |  | Масса (кг): | 100
Заказчик: |  |  | Фасовка:
Оборудование: | № оператора: |  | Бригада фасовки:
Наименование компонентов | Норма загрузки, кг | Загружено, кг | Подпись оператора | Добавка, кг
Вода | 39.02
Polycol WP-20B | 0.42
Смешивать 5 мин
ТПФН (10% раствор) | 1.5
Диспергатор Opotan N4045 | 0.3
Параформальдегид | 0.01
Перемешивать до полного растворения загустителя (не менее 10 мин).
Lomon R996 | 1
Omyacarb 2-UR | 40
Omyacarb 5KA | 15
Диспергировать ~ 30 мин. Далее добавить:
Пеногаситель Contrapen PR-194 | 0.05
Finndisp A2001 | 2
Консервант Acticide FI | 0.2
Отдушка "зелёное яблоко" | 0.05
Пеногаситель Contrapen PR-194 | 0.05
Загуститель Rheovis 112 | 0.2 | Загуститель предварительно развести в воде.
Вода | 0.2
Загуститель вводить небольшими порциями до требуемой вязкости. Окончательное перемешивание 10-15 мин.
ИТОГО: | 100
Теоретический сухой остаток: | 57.835
Технолог смены ______________ |  | Оператор _______________
КОНТРОЛЬ КАЧЕСТВА
Наименорвание показателей | Норма по ТУ 2316-004-32998388-2003 |  | Фактически
Внешний вид покрытия | Однородная матовая поверхность
Цвет плёнки | Должен соотв. контр. образцу
МДНВ, % | н/м 55
Динамическая вязкость при 20 об/мин, Па·с | 10-15
Степень перетира, мкм | н/б 80
Время высыхания до ст. 3 при (20±2)°С, ч | н/б 1
Лаборант __________________ |  |  | Рецептура от | 7.02.2005.

## Внутр.Б нов (смывки) (hidden)
Краска ВД-АК-2180 для внутренних работ белая
Партия № от | 2019-11-25 |  | Масса (кг): | 100
Заказчик: |  |  | Фасовка:
Оборудование: | № оператора: |  | Бригада фасовки:
Наименование компонентов | Норма загрузки, кг | Загружено, кг | Подпись оператора | Добавка, кг
Вода | 30.54 |  |  |  | с.о.
Смывки | 10 |  |  |  | 0.2
Polycol WP-20B | 0.4
Смешивать 5 мин
ТПФН (10% раствор) | 1.5
Диспергатор Opotan N4045 | 0.3
Параформальдегид | 0.01
Перемешивать до полного растворения загустителя (не менее 10 мин).
Lomon R996 | 1.5
Omyacarb 2-UR | 40
Omyacarb 5KA | 15
Диспергировать ~ 30 мин. Далее добавить:
Finndisp A2001 | 0
Консервант Acticide FI | 0.2
Отдушка "зелёное яблоко" | 0.05
Пеногаситель Contrapen PR-194 | 0.1
Загуститель Rheovis 112 | 0.2 | Загуститель предварительно развести в воде.
Вода | 0.2
Загуститель вводить небольшими порциями до требуемой вязкости. Окончательное перемешивание 10-15 мин.
ИТОГО: | 100
Теоретический сухой остаток: | 59.27
Технолог смены ______________ |  | Оператор _______________
КОНТРОЛЬ КАЧЕСТВА
Наименорвание показателей | Норма по ТУ 2316-004-32998388-2003 |  | Фактически
Внешний вид покрытия | Однородная матовая поверхность
Цвет плёнки | Должен соотв. контр. образцу
МДНВ, % | н/м 55
Динамическая вязкость при 20 об/мин, Па·с | 10-15
Степень перетира, мкм | н/б 80
Время высыхания до ст. 3 при (20±2)°С, ч | н/б 1
Лаборант __________________ |  |  | Рецептура от | 7.02.2005.

## Внутр.Б нов. (hidden)
Краска ВД-АК-2180 для внутренних работ белая новая-2
Партия № от | 2019-11-25 |  | Масса (кг): | 100
Заказчик: |  |  | Фасовка:
Оборудование: | № оператора: |  | Бригада фасовки:
Наименование компонентов | Норма загрузки, кг | Загружено, кг | Подпись оператора | Добавка, кг
Вода | 36.74
Polycol WP-20B | 0.4
Смешивать 5 мин
ТПФН (10% раствор) | 1.5
Диспергатор Opotan N4045 | 0.3
Параформальдегид | 0.01
Перемешивать до полного растворения загустителя (не менее 10 мин).
#REF! | 1.5
Omyacarb 2-UR | 40
Omyacarb 5KA | 15
Диспергировать ~ 30 мин. Далее добавить:
Finndisp A2001 | 4
Консервант Acticide FI | 0.2
Отдушка "зелёное яблоко" | 0.05
Пеногаситель Contrapen PR-194 | 0.1
Загуститель Rheovis 112 | 0.2 | Загуститель предварительно развести в воде.
Вода | 0.2
Загуститель вводить небольшими порциями до требуемой вязкости. Окончательное перемешивание 10-15 мин.
ИТОГО: | 100
Теоретический сухой остаток: | 59.27
Технолог смены ______________ |  | Оператор _______________
КОНТРОЛЬ КАЧЕСТВА
Наименорвание показателей | Норма по ТУ 2316-004-32998388-2003 |  | Фактически
Внешний вид покрытия | Однородная матовая поверхность
Цвет плёнки | Должен соотв. контр. образцу
МДНВ, % | н/м 55
Динамическая вязкость при 20 об/мин, Па·с | 10-15
Степень перетира, мкм | н/б 80
Время высыхания до ст. 3 при (20±2)°С, ч | н/б 1
Лаборант __________________ |  |  | Рецептура от | 17.01.2005.

## Нар.внутр.Б нов(смывки) (hidden)
Краска ВД-АК-1180 для наружных и внутренних работ белая
Партия № от | 2019-11-25 |  | Масса (кг): | 100
Заказчик: |  |  | Фасовка:
Оборудование: | № оператора: |  | Бригада фасовки:
Наименование компонентов | Норма загрузки, кг | Загружено, кг | Подпись оператора | Добавка, кг
Вода | 20.56 |  |  |  | с.о.
Смывки | 20 |  |  |  | 0.2
Polycol WP-20B | 0.28
Смешивать 5 мин
ТПФН (10% раствор) | 1.5
Этиленгликоль | 3
Диспергатор Opotan N4045 | 0.3
Параформальдегид | 0.01
Перемешивать до полного растворения загустителя (не менее 10 мин).
BYK-022 | 0.05
Lomon R996 | 2
Omyacarb 2-UR | 40
Omyacarb 5KA | 10
Nexcoat 795 | 0.5
Диспергировать ~ 30 мин. Далее добавить:
DL-450 | 1
Консервант Acticide FI | 0.2
Отдушка "зелёное яблоко" | 0.05
Пеногаситель Contrapen PR-194 | 0.15
Загуститель Rheovis 112 | 0.2 | Загуститель предварительно развести в воде.
Вода | 0.2
Загуститель вводить небольшими порциями до требуемой вязкости. Окончательное перемешивание 10-15 мин.
ИТОГО: | 100
Теоретический сухой остаток: | 57.165
Технолог смены ______________ |  | Оператор _______________
КОНТРОЛЬ КАЧЕСТВА
Наименорвание показателей | Норма по ТУ 2316-004-32998388-2003 |  | Фактически
Внешний вид покрытия | Однородная матовая поверхность
Цвет плёнки | Должен соотв. контр. образцу
МДНВ, % | н/м 55
Динамическая вязкость при 20 об/мин, Па·с | 10-15
Степень перетира, мкм | н/б 80
Время высыхания до ст. 3 при (20±2)°С, ч | н/б 1
Лаборант __________________ |  |  | Рецептура от | 7.02.2005.

## Нар.внутр.Б нов. (hidden)
Краска ВД-АК-1180 для наружных и внутренних работ белая новая-2
Партия № от | 2019-11-25 |  | Масса (кг): | 100
Заказчик: |  |  | Фасовка:
Оборудование: | № оператора: |  | Бригада фасовки:
Наименование компонентов | Норма загрузки, кг | Загружено, кг | Подпись оператора | Добавка, кг
Вода | 32.81
Polycol WP-20B | 0.28
Смешивать 5 мин
ТПФН (10% раствор) | 1.5
Диспергатор Opotan N4045 | 0.3
Параформальдегид | 0.01
Этиленгликоль | 3
Перемешивать до полного растворения загустителя (не менее 10 мин).
BYK-022 | 0.05
#REF! | 2
Omyacarb 2-UR | 40
Omyacarb 5KA | 10
Nexcoat 795 | 0.5
Диспергировать ~ 30 мин. Далее добавить:
DL-450 | 9
Консервант Acticide FI | 0.2
Отдушка "зелёное яблоко" | 0.05
Пеногаситель Contrapen PR-194 | 0.1
Загуститель Rheovis 112 | 0.2 | Загуститель предварительно развести в воде.
Вода | 0.2
Загуститель вводить небольшими порциями до требуемой вязкости. Окончательное перемешивание 10-15 мин.
ИТОГО: | 100
Теоретический сухой остаток: | 57.15
Технолог смены ______________ |  | Оператор _______________
КОНТРОЛЬ КАЧЕСТВА
Наименорвание показателей | Норма по ТУ 2316-004-32998388-2003 |  | Фактически
Внешний вид покрытия | Однородная матовая поверхность
Цвет плёнки | Должен соотв. контр. образцу
МДНВ, % | н/м 55
Динамическая вязкость при 20 об/мин, Па·с | 10-15
Степень перетира, мкм | н/б 80
Время высыхания до ст. 3 при (20±2)°С, ч | н/б 1
Лаборант __________________ |  |  | Рецептура от | 7.02.2005.

## Нар.внутр.Б нов. (2) (hidden)
Краска ВД-АК-1180 для наружных и внутренних работ белая новая-2
Партия № от | 2019-11-25 |  | Масса (кг): | 100
Заказчик: |  |  | Фасовка:
Оборудование: | № оператора: |  | Бригада фасовки:
Наименование компонентов | Норма загрузки, кг | Загружено, кг | Подпись оператора | Добавка, кг
Вода | 32.81
Polycol WP-20B | 0.28
Смешивать 5 мин
ТПФН (10% раствор) | 1.5
Диспергатор Opotan N4045 | 0.3
Параформальдегид | 0.01
Этиленгликоль | 3
Перемешивать до полного растворения загустителя (не менее 10 мин).
BYK-022 | 0.05
Lomon R996 | 2
Omyacarb 2-UR | 40
Omyacarb 5KA | 10
Nexcoat 795 | 0.5
Диспергировать ~ 30 мин. Далее добавить:
DL-450 | 9
Консервант Acticide FI | 0.2
Отдушка "зелёное яблоко" | 0.05
Пеногаситель Contrapen PR-194 | 0.1
Загуститель Rheovis 112 | 0.2 | Загуститель предварительно развести в воде.
Вода | 0.2
Загуститель вводить небольшими порциями до требуемой вязкости. Окончательное перемешивание 10-15 мин.
ИТОГО: | 100
Теоретический сухой остаток: | 57.15
Технолог смены ______________ |  | Оператор _______________
КОНТРОЛЬ КАЧЕСТВА
Наименорвание показателей | Норма по ТУ 2316-004-32998388-2003 |  | Фактически
Внешний вид покрытия | Однородная матовая поверхность
Цвет плёнки | Должен соотв. контр. образцу
МДНВ, % | н/м 55
Динамическая вязкость при 20 об/мин, Па·с | 10-15
Степень перетира, мкм | н/б 80
Время высыхания до ст. 3 при (20±2)°С, ч | н/б 1
Лаборант __________________ |  |  | Рецептура от | 7.02.2005.

## Фас.Б (смывки) (hidden)
Краска ВД-АК-1180 фасадная белая
Партия № от | 2019-11-25 |  | Масса (кг): | 100
Заказчик: |  |  | Фасовка:
Оборудование: | № оператора: |  | Бригада фасовки:
Наименование компонентов | Норма загрузки, кг | Загружено, кг | Подпись оператора | Добавка, кг
Вода | 10.16 |  |  |  | с.о.
Смывки | 20 |  |  |  | 0.2
Cellosize ER-30M | 0.23
Смешивать 5 мин.
ТПФН (10% раствор) | 1.5
Диспергатор Opotan N4045 | 0.3
Параформальдегид | 0.01
Этиленгликоль | 3
Перемешивать до полного растворения загустителя (не менее 10 мин).
BYK-022 | 0.05
Lomon R996 | 3
Omyacarb 2KA | 40
Omyacarb 5KA | 16
Nextcoat 795 | 0.5
Диспергировать ~ 30 мин.Далее добавить:
BYK-022 | 0.1
DL-450 | 4.6
Консервант Acticide FI | 0.2
Отдушка "зелёное яблоко" | 0.05
Пеногаситель Serdas 7015 | 0.1
Загуститель Rheovis 112 | 0.2 | Зауститель предварительно развести водой в отдельной ёмкости.
Вода | 0.2
Перемешивать 10-15 мин. Загуститель вводить небольшими порциями до требуемой вязкости.
ИТОГО: | 100
Теоретический сухой остаток: | 23.4
Технолог смены ______________ |  | Оператор _______________
КОНТРОЛЬ КАЧЕСТВА
Наименорвание показателей | Норма по ТУ 2316-004-32998388-2003 |  | Фактически
Внешний вид покрытия | Однородная матовая поверхность
Цвет плёнки | Должен соотв. контр. образцу
МДНВ, % | н/м 55
Динамическая вязкость при 20 об/мин, Па·с | 10-15
Степень перетира, мкм | н/б 80
Время высыхания до ст. 3 при (20±2)°С, ч | н/б 1
Лаборант __________________ |  |  | Рецептура от | 12.01.2005.

## Фас.Б нов. (hidden)
Краска ВД-АК-1180 фасадная белая новая-2
Партия № от | 2019-11-25 |  | Масса (кг): | 100
Заказчик: |  |  | Фасовка:
Оборудование: | № оператора: |  | Бригада фасовки:
Наименование компонентов | Норма загрузки, кг | Загружено, кг | Подпись оператора | Добавка, кг
Вода | 22.31
Polycol WP-20B | 0.23
Смешивать 5 мин
ТПФН (10% раствор) | 1.5
Диспергатор Opotan N4045 | 0.3
Параформальдегид | 0.01
Этиленгликоль | 3
Перемешивать до полного растворения загустителя (не менее 10 мин).
BYK-022 | 0.05
#REF! | 3
Omyacarb 2-UR | 40
Omyacarb 5KA | 16
Nextcoat 795 | 0.5
Диспергировать ~ 30 мин. Далее добавить:
DL-450 | 12.6
Консервант Acticide FI | 0.2
Отдушка "зелёное яблоко" | 0.05
Пеногаситель Contrapen PR-194 | 0.15
Загуститель Rheovis 112 | 0.1 | Загуститель предварительно развести в воде.
Вода | 0.1
Загуститель вводить небольшими порциями до требуемой вязкости. Окончательное перемешивание 10-15 мин.
ИТОГО: | 100
Теоретический сухой остаток: | 65.9
Технолог смены ______________ |  | Оператор _______________
КОНТРОЛЬ КАЧЕСТВА
Наименорвание показателей | Норма по ТУ 2316-004-32998388-2003 |  | Фактически
Внешний вид покрытия | Однородная матовая поверхность
Цвет плёнки | Должен соотв. контр. образцу
МДНВ, % | н/м 55
Динамическая вязкость при 20 об/мин, Па·с | 10-15
Степень перетира, мкм | н/б 80
Время высыхания до ст. 3 при (20±2)°С, ч | н/б 1
Лаборант __________________ |  |  | Рецептура от | 17.01.2005.